## Data zeven
meetpunt | afstand t.o.v. waterlijn [m] | bakje
1 | -4 | C
1 | 0 | H
1 | 10 | E
2 | -4 | 5
2 | 0 | 12
2 | 10 | 10
3 | -4 | A
3 | 0 | D
3 | 10 | 7
4 | 0 | 11
|  |  | meting | bakje | D |  |  | meting | bakje | 7 |  |  | meting | bakje | 5 |  |  | meting | bakje | 10 |  |  | meting | bakje | H |  |  | meting | bakje | 11 |  |  | meting | bakje | 12 |  |  | meting | bakje | E |  |  | meting | bakje | C |  |  | meting | bakje | A
Zeefnummer | diameter [mm] | gewicht voor [g] | 1 | gewicht na [g] | gewicht [g] | % | cum % | 2 | gewicht na [g] | gewicht [g] | % | cum % | 3 | gewicht na [g] | gewicht [g] | % | cum % | 4 | gewicht na [g] | gewicht [g] | % | cum % | 5 | gewicht na [g] | gewicht [g] | % | cum % | 6 | gewicht na [g] | gewicht [g] | % | cum % | 7 | gewicht na [g] | gewicht [g] | % | cum % | 8 | gewicht na [g] | gewicht [g] | % | cum % | 9 | gewicht na [g] | gewicht [g] | % | cum % | 10 | gewicht na [g] | gewicht [g] | % | cum %
1 | 3.35 | 411.3 |  | 467.9 | 56.6 | 7.723799 | 100 |  | 418.8 | 7.5 | 2.12766 | 100 |  | 522.9 | 111.6 | 28.04725 | 100 |  | 412.2 | 0.9 | 0.3797468 | 100 |  | 440.2 | 28.9 | 4.482705 | 100 |  | 447.5 | 36.2 | 11.80306 | 100 |  | 423 | 11.7 | 2.605791 | 100 |  | 412.5 | 1.2 | 0.505689 | 100 |  | 426.8 | 15.5 | 3.429204 | 100 |  | 767.3 | 356 | 63.27764 | 100
2 | 2.8 | 404.7 |  | 429.9 | 25.2 | 3.438865 | 92.2762 |  | 408 | 3.3 | 0.9361702 | 97.87234 |  | 420.1 | 15.4 | 3.870319 | 71.95275 |  | 404.8 | 0.1 | 0.04219409 | 99.62025 |  | 412.7 | 8 | 1.240887 | 95.51729 |  | 407.8 | 3.1 | 1.01076 | 88.19694 |  | 413.6 | 8.9 | 1.982183 | 97.39421 |  | 405.2 | 0.5 | 0.2107038 | 99.49431 |  | 409.5 | 4.8 | 1.061947 | 96.5708 |  | 468.6 | 63.9 | 11.35798 | 36.72236
3 | 2 | 342.8 |  | 441.9 | 99.1 | 13.52347 | 88.83734 |  | 357.8 | 15 | 4.255319 | 96.93617 |  | 388.5 | 45.7 | 11.4853 | 68.08243 |  | 344.7 | 1.9 | 0.8016878 | 99.57806 |  | 381.1 | 38.3 | 5.940748 | 94.27641 |  | 349.6 | 6.8 | 2.21715 | 87.18618 |  | 388.5 | 45.7 | 10.17817 | 95.41203 |  | 346.5 | 3.7 | 1.559208 | 99.28361 |  | 355.5 | 12.7 | 2.809735 | 95.50885 |  | 439 | 96.2 | 17.09918 | 25.36438
4 | 1.7 | 338.2 |  | 406.9 | 68.7 | 9.375 | 75.31386 |  | 352.5 | 14.3 | 4.056738 | 92.68085 |  | 366.4 | 28.2 | 7.087208 | 56.59713 |  | 339.8 | 1.6 | 0.6751055 | 98.77637 |  | 377.4 | 39.2 | 6.080347 | 88.33566 |  | 342.5 | 4.3 | 1.402022 | 84.96903 |  | 381.7 | 43.5 | 9.688196 | 85.23385 |  | 341.3 | 3.1 | 1.306363 | 97.7244 |  | 380.9 | 42.7 | 9.446903 | 92.69912 |  | 358.3 | 20.1 | 3.572698 | 8.265197
5 | 1.4 | 344.1 |  | 466.7 | 122.6 | 16.73035 | 65.93886 |  | 377.1 | 33 | 9.361702 | 88.62411 |  | 382.7 | 38.6 | 9.70093 | 49.50993 |  | 348.8 | 4.7 | 1.983122 | 98.10127 |  | 422.5 | 78.4 | 12.16069 | 82.25531 |  | 354.5 | 10.4 | 3.390936 | 83.567 |  | 419.6 | 75.5 | 16.81514 | 75.54566 |  | 352.6 | 8.5 | 3.581964 | 96.41804 |  | 376.1 | 32 | 7.079646 | 83.25221 |  | 355.4 | 11.3 | 2.008532 | 4.692499
6 | 1.18 | 338.5 |  | 355.6 | 17.1 | 2.333515 | 49.20852 |  | 380.7 | 42.2 | 11.97163 | 79.26241 |  | 368.4 | 29.9 | 7.514451 | 39.809 |  | 344.7 | 6.2 | 2.616034 | 96.11814 |  | 421.2 | 82.7 | 12.82767 | 70.09462 |  | 351.6 | 13.1 | 4.271275 | 80.17607 |  | 402.2 | 63.7 | 14.18708 | 58.73051 |  | 351.1 | 12.6 | 5.309735 | 92.83607 |  | 371 | 32.5 | 7.190265 | 76.17257 |  | 342.5 | 4 | 0.7109847 | 2.683967
7 | 1 | 309.6 |  | 494.8 | 185.2 | 25.27293 | 46.875 |  | 378.2 | 68.6 | 19.46099 | 67.29078 |  | 342.9 | 33.3 | 8.368937 | 32.29455 |  | 321.4 | 11.8 | 4.978903 | 93.50211 |  | 418 | 108.4 | 16.81402 | 57.26695 |  | 335.3 | 25.7 | 8.379524 | 75.90479 |  | 370.2 | 60.6 | 13.49666 | 44.54343 |  | 333.6 | 24 | 10.11378 | 87.52634 |  | 408.4 | 98.8 | 21.85841 | 68.9823 |  | 312.8 | 3.2 | 0.5687878 | 1.972983
8 | 0.71 | 302.6 |  | 407.8 | 105.2 | 14.3559 | 21.60207 |  | 421.3 | 118.7 | 33.67376 | 47.82979 |  | 350.2 | 47.6 | 11.9628 | 23.92561 |  | 342.5 | 39.9 | 16.83544 | 88.52321 |  | 457.6 | 155 | 24.04219 | 40.45292 |  | 383.5 | 80.9 | 26.37757 | 67.52527 |  | 372.2 | 69.6 | 15.50111 | 31.04677 |  | 366.2 | 63.6 | 26.80152 | 77.41256 |  | 413.5 | 110.9 | 24.5354 | 47.12389 |  | 306.4 | 3.8 | 0.6754355 | 1.404195
9 | 0.5 | 349.1 |  | 379.9 | 30.8 | 4.203057 | 7.246179 |  | 391.5 | 42.4 | 12.02837 | 14.15603 |  | 379.4 | 30.3 | 7.614979 | 11.9628 |  | 426 | 76.9 | 32.44726 | 71.68776 |  | 425.3 | 76.2 | 11.81945 | 16.41073 |  | 431.5 | 82.4 | 26.86664 | 41.1477 |  | 389.2 | 40.1 | 8.930958 | 15.54566 |  | 430 | 80.9 | 34.09187 | 50.61104 |  | 420.6 | 71.5 | 15.81858 | 22.5885 |  | 352 | 2.9 | 0.5154639 | 0.7287593
10 | 0.25 | 320.4 |  | 337 | 16.6 | 2.265284 | 3.043122 |  | 326.6 | 6.2 | 1.758865 | 2.12766 |  | 336.1 | 15.7 | 3.945715 | 4.347826 |  | 410.3 | 89.9 | 37.93249 | 39.24051 |  | 347.1 | 26.7 | 4.141461 | 4.591283 |  | 358.2 | 37.8 | 12.32475 | 14.28106 |  | 346.4 | 26 | 5.790646 | 6.614699 |  | 358.4 | 38 | 16.01349 | 16.51917 |  | 348.2 | 27.8 | 6.150442 | 6.769912 |  | 321.5 | 1.1 | 0.1955208 | 0.2132954
11 | 0.18 | 305.3 |  | 307.6 | 2.3 | 0.3138646 | 0.7778384 |  | 305.8 | 0.5 | 0.141844 | 0.3687943 |  | 306.3 | 1 | 0.2513194 | 0.4021111 |  | 307.4 | 2.1 | 0.8860759 | 1.308017 |  | 307 | 1.7 | 0.2636885 | 0.4498216 |  | 307.5 | 2.2 | 0.7173133 | 1.956309 |  | 307.4 | 2.1 | 0.467706 | 0.8240535 |  | 306.1 | 0.8 | 0.337126 | 0.505689 |  | 307.4 | 2.1 | 0.4646018 | 0.619469 |  | 305.4 | 0.1 | 0.01777462 | 0.01777462
12 | 0.1 | 377.4 |  | 380.8 | 3.4 | 0.4639738 | 0.4639738 |  | 378.2 | 0.8 | 0.2269504 | 0.2269504 |  | 378 | 0.6 | 0.1507917 | 0.1507917 |  | 378.4 | 1 | 0.4219409 | 0.4219409 |  | 378.6 | 1.2 | 0.1861331 | 0.1861331 |  | 381.2 | 3.8 | 1.238996 | 1.238996 |  | 379 | 1.6 | 0.3563474 | 0.3563474 |  | 377.8 | 0.4 | 0.168563 | 0.168563 |  | 378.1 | 0.7 | 0.1548673 | 0.1548673 |  | 377.4 | 0 | 0 | 0
|  |  |  | toaal | 732.8 |  |  |  | toaal | 352.5 |  |  |  | toaal | 397.9 |  |  |  | toaal | 237 |  |  |  | toaal | 644.7 |  |  |  | toaal | 306.7 |  |  |  | toaal | 449 |  |  |  | toaal | 237.3 |  |  |  | toaal | 452 |  |  |  | toaal | 562.6

## Verwerking data
meetpunt | afstand t.o.v. waterlijn [m] | bakje
1 | -4 | C
1 | 0 | H
1 | 10 | E |  | Waterline | D10 | D50 | D60 | D90 | D60/D10 | D90/D10
2 | -4 | 5 |  | -4 | 0.34 | 0.97 | 1.2 | 2.98 | 3.529412 | 8.764706
2 | 0 | 12 |  | 0 | 0.42 | 1 | 1.19 | 1.93 | 2.833333 | 4.595238
2 | 10 | 10 |  | 10 | 0.22 | 0.57 | 0.65 | 1.26 | 2.954545 | 5.727273
3 | -4 | A
3 | 0 | D
3 | 10 | 7
4 | 0 | 11
| Zeefnummer | diameter [mm] | H | 12 | D | water 0 | % | cum % |  | C | 5 | A | water -4 | % | cum % | E | 10 | 7 | water +10 | % | cum %
| 1 | 3.35 | 28.9 | 11.7 | 56.6 | 97.2 | 5.321653 | 100 |  | 15.5 | 111.6 |  | 127.1 | 14.9547 | 100 | 1.2 | 0.9 | 7.5 | 9.6 | 1.161103 | 100
| 2 | 2.8 | 8 | 8.9 | 25.2 | 42.1 | 2.304955 | 94.67835 |  | 4.8 | 15.4 |  | 20.2 | 2.37675 | 85.0453 | 0.5 | 0.1 | 3.3 | 3.9 | 0.4716981 | 98.8389
| 3 | 2 | 38.3 | 45.7 | 99.1 | 183.1 | 10.02464 | 92.37339 |  | 12.7 | 45.7 |  | 58.4 | 6.871397 | 82.66855 | 3.7 | 1.9 | 15 | 20.6 | 2.491534 | 98.3672
| 4 | 1.7 | 39.2 | 43.5 | 68.7 | 151.4 | 8.289077 | 82.34875 |  | 42.7 | 28.2 |  | 70.9 | 8.342158 | 75.79715 | 3.1 | 1.6 | 14.3 | 19 | 2.298016 | 95.87567
| 5 | 1.4 | 78.4 | 75.5 | 122.6 | 276.5 | 15.13824 | 74.05968 |  | 32 | 38.6 |  | 70.6 | 8.30686 | 67.45499 | 8.5 | 4.7 | 33 | 46.2 | 5.587808 | 93.57765
| 6 | 1.18 | 82.7 | 63.7 | 17.1 | 163.5 | 8.951547 | 58.92143 |  | 32.5 | 29.9 |  | 62.4 | 7.34204 | 59.14814 | 12.6 | 6.2 | 42.2 | 61 | 7.377842 | 87.98984
| 7 | 1 | 108.4 | 60.6 | 185.2 | 354.2 | 19.39228 | 49.96989 |  | 98.8 | 33.3 |  | 132.1 | 15.54301 | 51.80609 | 24 | 11.8 | 68.6 | 104.4 | 12.627 | 80.612
| 8 | 0.71 | 155 | 69.6 | 105.2 | 329.8 | 18.05639 | 30.57761 |  | 110.9 | 47.6 |  | 158.5 | 18.64925 | 36.26309 | 63.6 | 39.9 | 118.7 | 222.2 | 26.8747 | 67.985
| 9 | 0.5 | 76.2 | 40.1 | 30.8 | 147.1 | 8.053655 | 12.52122 |  | 71.5 | 30.3 |  | 101.8 | 11.97788 | 17.61384 | 80.9 | 76.9 | 42.4 | 200.2 | 24.21384 | 41.1103
| 10 | 0.25 | 26.7 | 26 | 16.6 | 69.3 | 3.794142 | 4.467561 |  | 27.8 | 15.7 |  | 43.5 | 5.118249 | 5.635957 | 38 | 89.9 | 6.2 | 134.1 | 16.21916 | 16.89647
| 11 | 0.18 | 1.7 | 2.1 | 2.3 | 6.1 | 0.3339721 | 0.6734191 |  | 2.1 | 1 |  | 3.1 | 0.3647488 | 0.517708 | 0.8 | 2.1 | 0.5 | 3.4 | 0.411224 | 0.6773101
| 12 | 0.1 | 1.2 | 1.6 | 3.4 | 6.2 | 0.339447 | 0.339447 |  | 0.7 | 0.6 |  | 1.3 | 0.1529592 | 0.1529592 | 0.4 | 1 | 0.8 | 2.2 | 0.2660861 | 0.2660861
[6 empty] | 1826.5 | [6 empty] | 849.9 | [5 empty] | 826.8

## Diameters
|  | A | B | C | [6 empty] | cumulative mass percent
[7 empty] | A | B | C | diameter [mm] | 1A | 1B | 1C | 2A | 2B | 2C | 3A | 3B | 3C | 4
d10 | 2009 | 0.31 | 0.23 | 0.23 | D10 | 2012 | 0.34 | 0.42 | 0.22 | 3.35 | 100 | 100 | 100 | 100 | 100 | 100 | 100 | 100 | 100 | 100
[6 empty] | 2009 | 0.31 | 0.23 | 0.23 | 2.8 | 96.5708 | 95.51729 | 99.49431 | 71.95275 | 97.39421 | 99.62025 | 36.72236 | 92.2762 | 97.87234 | 88.19694
| 2008 | 0.26 | 0.13 | 0.13 |  | 2008 | 0.26 | 0.13 | 0.13 | 2 | 95.50885 | 94.27641 | 99.28361 | 68.08243 | 95.41203 | 99.57806 | 25.36438 | 88.83734 | 96.93617 | 87.18618
[5 empty] | D50 | 2012 | 0.97 | 1 | 0.57 | 1.7 | 92.69912 | 88.33566 | 97.7244 | 56.59713 | 85.23385 | 98.77637 | 8.265197 | 75.31386 | 92.68085 | 84.96903
d50 | 2009 | 0.75 | 0.4 | 0.38 |  | 2009 | 0.75 | 0.4 | 0.38 | 1.4 | 83.25221 | 82.25531 | 96.41804 | 49.50993 | 75.54566 | 98.10127 | 4.692499 | 65.93886 | 88.62411 | 83.567
[6 empty] | 2008 | 0.6 | 0.24 | 0.22 | 1.18 | 76.17257 | 70.09462 | 92.83607 | 39.809 | 58.73051 | 96.11814 | 2.683967 | 49.20852 | 79.26241 | 80.17607
| 2008 | 0.60 | 0.24 | 0.22 | D60 | 2012 | 1.2 | 1.19 | 0.65 | 1 | 68.9823 | 57.26695 | 87.52634 | 32.29455 | 44.54343 | 93.50211 | 1.972983 | 46.875 | 67.29078 | 75.90479
[6 empty] | 2009 | 0.98 | 0.46 | 0.43 | 0.71 | 47.12389 | 40.45292 | 77.41256 | 23.92561 | 31.04677 | 88.52321 | 1.404195 | 21.60207 | 47.82979 | 67.52527
d60 | 2009 | 0.98 | 0.46 | 0.43 |  | 2008 | 0.71 | 0.29 | 0.25 | 0.5 | 22.5885 | 16.41073 | 50.61104 | 11.9628 | 15.54566 | 71.68776 | 0.7287593 | 7.246179 | 14.15603 | 41.1477
[5 empty] | D60/D10 | 2012 | 3.529412 | 2.833333 | 2.954545 | 0.25 | 6.769912 | 4.591283 | 16.51917 | 4.347826 | 6.614699 | 39.24051 | 0.2132954 | 3.043122 | 2.12766 | 14.28106
| 2008 | 0.71 | 0.29 | 0.25 |  | 2009 | 3.16129 | 2 | 1.869565 | 0.18 | 0.619469 | 0.4498216 | 0.505689 | 0.4021111 | 0.8240535 | 1.308017 | 0.01777462 | 0.7778384 | 0.3687943 | 1.956309
[6 empty] | 2008 | 2.730769 | 2.230769 | 1.923077 | 0.1 | 0.1548673 | 0.1861331 | 0.168563 | 0.1507917 | 0.3563474 | 0.4219409 | 0 | 0.4639738 | 0.2269504 | 1.238996
d60/d10 | 2009 | 3.16 | 2.00 | 1.87 | D90 | 2012 | 2.98 | 1.93 | 1.26
[5 empty] | D90/D10 | 2012 | 8.764706 | 4.595238 | 5.727273
| 2008 | 2.71 | 2.16 | 1.90